## DataBEFOREaging
UHMWPE, Series.O5 :: {modification - structure - properties} correlations for 21 new/unused PE-liners used for THR, which were the most widely used in the Czech hospitals as of 2020
Poznamka: tato serie je formalne ortopedicka, fakticky materialova => na starosti ji ma primo MS, charakterizaci vzorku HV | [6 empty] | Smerodatne odchylky k IR pro 1nich 5 vzorku (M01--M04; B01) pocital MS (pomoci skriptu v pgmu MINT), pro komercni vzorky to vypocital PF (v Excelu, dopsal do tabulky do Wordu v jedne z verzi manuscriptu, sem jsem to zpetne nakopiroval).
Kontrola 2-sample t-test :: p-values :: Excel x Python/Stats => Ok, vyz hodnoty nize
ZDROJOVA DATA PRO TABULKU: | [6 empty] | POZNAMKY K UDAJUM V TABULCE: | [13 empty] | Excel | 0.2250601 | ...vypocet primo zde, data zkopirovana nize
prehled vzorku |  |  | D:\DATA.SH\004_AKTUALNI\O5.NEW\01_vzorky-experimenty.xlsx |  |  |  | * Popis vzorku jeste vylepsit - zda se, ze spoustu informaci k vlozkam je v UHMWPE handbook - navedlo me na to hledani nekterych typu vlozek v Google => www-odkazy vedly na handbook | [13 empty] | Python | 0.225 | M:\MIREK\3PRACE\1PUBL\12PE\07PE-SERIE.O5\01C_ZPRAC.MS\x1b_boxplot_ttests.py
popis implantatu |  |  | D:\DATA.SH\004_AKTUALNI\O5.NEW\01b_vzorky_komercni_pf.xlsx |  |  |  | (poprosit PF, at to jeste jednou prekontroluje a doplni; take at zkontroluje ImplantType, jestli je konzistentni | [13 empty] | OI(EtO) |  | OI(Gamma)
IR vysledky (PF) |  |  | M:\MIREK\3PRACE\1PUBL\12PE\07PE-SERIE.O5\01A_PREDN.PF\2_zprac-vysl-pf.xlsx |  |  |  | * IR hodnoty: | [13 empty] | 0.04216026 | 0.045 | 0.085
IR (MS; M80,80E,82E) |  |  | M:\MIREK.GRA\08PE\SERIE.X\M8\IR\02c_pe-m8_ir_fin.xlsx |  |  |  | => serie.O5/K - zatim prevzato od P.Fulina (ze zpracovanych dat pro jeho prednasku - jeste overit/prepocitat programem MINT.NEW | [13 empty] | 0.004712418 | 0.026 | 0.036
IR (MS; M84 = M41) |  |  | M:\MIREK.GRA\04PE\SERIE.X\M4\IR\2M\2MINT.NEW\pe_m4_ir_fin.xlsx |  |  |  | => serie.O5/B - poslepovano ze starsich dat (v praci dohledat/overit/domerit vysledky pro MC2E | [13 empty] | 0.03929167 | 0.044 | 0.129
IR (MS; MC2E) |  |  | M:\MIREK.GRA\12PE\SERIE.X\MC.2 |  |  |  | * MH hodnoty: existovaly mensi rozdily pro MH mezi seriemi M8, MA, MC => premereno VSE ZNOVU A NAJEDNOU MH(50gf/6s) -> viz Z:\Z_UHMWPE.2\SERIE.O\O5.NEW\MH | [13 empty] | 0.02183465 | 0.06
MH vysledky |  |  | D:\DATA.SH\004_AKTUALNI\O5.NEW\MH\VZORKY.B\01*.xlsx |  |  |  | * DSC hodnoty: zatim zahrnuty jen hodnoty z 1st melting, ale zajimave by mohly byt i hodnoty z cooling a 2nd melting | [13 empty] | 0.061 | 0.023
|  |  | D:\DATA.SH\004_AKTUALNI\O5.NEW\MH\VZORKY.K\01*.xlsx |  |  |  | (hodnoty z cooling a 2nd melting se prinejmensim u vzorku podserie O5.NEW/B zdaji korelovat se stupnem zesiteni - to ale koreluje i 1st melting - takze zatim nic | [13 empty] | 0.048 | 0.038
DSC+TGA vysledky |  |  | D:\DATA.SH\004_AKTUALNI\O5.NEW\TGA-DSC\VZORKY.B |  |  |  | * TGA/OOT hodnoty: prumery ze vsech zatim dostupnych dat; odkazy na vsechna pouzita data jsou ve zdrojovych adresarich | [14 empty] | 0.024 | [6 empty] | KONST. PRO PREPOCET KRYSTALINIT
|  |  | D:\DATA.SH\004_AKTUALNI\O5.NEW\TGA-DSC\VZORKY.K |  |  |  | (docela to lita - viz tez jine mereni z posledni doby - rozdily mezi podseriemi SB4/1 a SB42 - viz moje prednaska na UHMWPE2017 | [14 empty] | 0.042 | [6 empty] | dH0(PE) | 293 | [J/g]
Sample_description | [11 empty] | Additional information (SK+MS) | [5 empty] | Experimental_results | [16 empty] | Source_data
[12 empty] | (dodatecne informace nalezene/doplnene SK+MS => ZELENY FONT | [5 empty] | IR | [7 empty] | MH |  | DSC |  |  |  | TGA | Solubility |  | Sample_identification |  |  | Data_directory
ID | ID_orig | PE_type | Company | Supplier | FullText | ImplantName | ImplantRefCode | ImplantSize | Sterilization | VitaminE | Crosslinking | VitE_proc | Dose_kGy | Dose_Note | TT_type | TT_note | Source | IR/OI | esd(OI) | IR/VI | esd(VI) | IR/CI | esd(CI) | IR/EI | esd(EI) | Hv [MPa] | esd(Hv) | Tm [C] | Tm2 [C] | dH[J/g] | DSC/CR | OOT | SR | Xe[%] | MyID | Series | Sample | Directory | Notes
M01 | B01 | Control | Beznoska | ÚMCH | Beznoska, PE (univerzalni nesitovany) | Beznoska/PE | raw_material | raw_material | EtO | no | no | 0 | 0 | gamma | NN |  | MS | 0.04216026 | 0.008372379 | 6.578947e-05 | 0.0003931711 | 0.6068671 | 0.005288016 | 2.531646e-05 | 0.0002510961 | 48.345 | 0.5 | 135.375 | NaN | 133 | 0.4539249 | 221.5 | 18.98333 | 30.325 | O5/M01 | MA0 = M80 | M80 | M:\MIREK.GRA\12PE\SERIE.X\MB\X1_SOUHRN\summary_m8-mb.xlsx
M02 | B02 | Control | Beznoska | ÚMCH | Beznoska, PE+E (univerzalni nesitovany s VitE) | Beznoska/PE+E | raw_material | raw_material | EtO | yes | no | 0.1 | 0 | gamma | NN |  | MS | 0.004712418 | 0.00642433 | 0.0001960784 | 0.0005263932 | 0.6054706 | 0.004352946 | 0.002503268 | 0.000574962 | 46.7 | 0.4 | 135.725 | NaN | 137.317 | 0.4686587 | 282.5 | 21.9 | 37.05 | O5/M02 | MA0E = M80E | M80E | M:\MIREK.GRA\12PE\SERIE.X\MB\X1_SOUHRN\summary_m8-mb.xlsx
M03 | B04 | Control | Beznoska | ÚMCH | Beznoska, PE/50kGy+RM+E (sitovany s VitE, planovany pro kolena) | Beznoska/50kGy+RM+E | raw_material | raw_material | EtO | yes | yes | 0.1 | 50 | gamma | RM |  | MS | 0.01391732 | 0.01724371 | 0.01331203 | 0.00192118 | 0.5846165 | 0.005534632 | 0 | 0 | 44.08637 | 1.434846 | 134.4 | NaN | 125.572 | 0.4285734 | 269 | 5.94 | 0.45 | O5/M03 | MC2E | MC2E | M:\MIREK.GRA\12PE\SERIE.X\MC.2
M04 | B05 | Control | Beznoska | ÚMCH | Beznoska, PE/100kGy+RM+E (vice sitovany s VitE, planovany pro kycle) | Beznoska/100kGy+RM+E | raw_material | raw_material | EtO | yes | yes | 0.1 | 100 | gamma | RM |  | MS | 0.02183465 | 0.01724371 | 0.02662406 | 0.00192118 | 0.5836165 | 0.005534632 | 0 | 0 | 43.35 | 0.4 | 134.4 | NaN | 123.572 | 0.4217474 | 258 | 3.3 | 0.3 | O5/M04 | MA2E = M82E | M82E | M:\MIREK.GRA\12PE\SERIE.X\MB\X1_SOUHRN\*.xlsx
K01 | B03 | Comm | Beznoska | Beznoska | Beznoska, PE/75kGy+RM (sitovany pro kycle) | Beznoska/75kGy+RM | raw_material | raw_material | EtO | no | yes | 0 | 75 | gamma | RM |  | MS | 0.03929167 | 0.009488967 | 0.02075 | 0.001701284 | 0.5705139 | 0.004992933 | 0 | 0 | 43.4 | 0.3 | 135 | NaN | 115 | 0.3924915 | 219.3333 | NaN | NaN | O5/K01 | M84 = M41 | M84 | M:\MIREK.GRA\08PE\SERIE.X\M8 | * IR ze vzorku M41
K02 | K01 | Comm | Aesculap | Bbraun Medical | PE jamka typ Müller (Aesculap) | Müller_Aesculap | NK960 | 60/32 | Gamma | no | no | 0 | [5 empty] | 0.085 | 0.015 | 0.012 | 0.005 | 0.625 | 0.008 | 0 | 0 | 50.4 | 0.6 | 140 | NaN | 156 | 0.5324232 | 203 | NaN | NaN | O5/K02 | O5/K01 | O5/K01 | D:\DATA.SH\004_AKTUALNI\O5.NEW
K03 | K02 | Comm | Aesculap | Bbraun Medical | vložka PE Vitelene -do jamky Plasmafit (Aesculap) | Vitelene-Plasmafit | NV216E | J/36 | EtO+NN | yes+NN | yes | 0.1 | 80 |  | NN |  | SK: zdroj-internet, dohledan primo PDF-letak dane vlozky, ma byt BEZ TEPELNE UPRAVY, ktera udajne s Vit.E neni treba | 0.061 | 0.021 | 0.05 | 0.006 | 0.62 | 0.009 | 0 | 0 | 47.6 | 0.6 | 145 | 129 | 147 | 0.5017065 | 237 | NaN | NaN | O5/K03 | O5/K02 | O5/K02 | D:\DATA.SH\004_AKTUALNI\O5.NEW
K04 | K03 | Comm | Biomet | Zimmer Czech | PE vložka Ringloc-X Arcom pro jamku Exceed ABT (Biomet Merck) | Ringloc-X_Arcom-Exceed | XL-043660 | 60/36 | GasPlasma | no | yes | 0 | 50 |  | AN |  | SK: Handbook str.451 (odkaz na citaci o přípravě) | 0.022 | 0.014 | 0.021 | 0.005 | 0.619 | 0.008 | 0 | 0 | 49.2 | 0.5 | 145 | NaN | 147 | 0.5017065 | 214 | NaN | NaN | O5/K04 | O5/K03 | O5/K03 | D:\DATA.SH\004_AKTUALNI\O5.NEW
K05 | K04 | Comm | Biomet | Zimmer Czech | PE vložka Ringloc-X E1 standard liner -poly pro jamku Exceed ABT (Biomet Merck) | Ringloc-X_E1-Exceed | EP-043660 | 60/36 | Gamma | yes+AN | yes | NaN | 100 |  | AN |  | SK: Handbook str.455 | 0.036 | 0.014 | 0.042 | 0.005 | 0.637 | 0.01 | 0.031 | 0.006 | 46.7 | 0.8 | 142 | NaN | 155 | 0.5290102 | 230 | NaN | NaN | O5/K05 | O5/K04 | O5/K04 | D:\DATA.SH\004_AKTUALNI\O5.NEW
K06 | K05 | Comm | Implantcast | Biosolution | Vložka PE Implacross (implantcast gmbh) | Implacross_Implantcast | 2233652 | 52/36 | EtO | no | yes | 0 | [5 empty] | 0.048 | 0.011 | 0.021 | 0.005 | 0.579 | 0.01 | 0 | 0 | 44.1 | 0.4 | 135 | NaN | 135 | 0.4607509 | 213 | NaN | NaN | O5/K06 | O5/K05 | O5/K05 | D:\DATA.SH\004_AKTUALNI\O5.NEW
K07 | K06 | Comm | DePuySynthes | Johnson&Johnson | PE vložka Marathon pro jamku Pinnacle (Johnson&Johnson ltd.) | Marathon-Pinnacle | 1219-36-060 | 60/36 | GasPlasma | no | yes | 0 | 50 | gamma | AN | RM+AN | SK: Handbook str. 458 | 0.031 | 0.009 | 0.017 | 0.004 | 0.557 | 0.008 | 0 | 0 | 40.2 | 0.6 | 136 | NaN | 132 | 0.4505119 | 209 | NaN | NaN | O5/K07 | O5/K06 | O5/K06 | D:\DATA.SH\004_AKTUALNI\O5.NEW
K08 | K07 | Comm | Lima | Lima CZ | PE vložka jamky Delta (X-Lima) (Lima) | X-Lima-Delta | 5885.51.260 | large/36 | EtO | no | yes | 0 | [5 empty] | 0.045 | 0.015 | 0.028 | 0.004 | 0.553 | 0.009 | 0 | 0 | 41.2 | 0.5 | 137 | NaN | 129 | 0.440273 | 208 | NaN | NaN | O5/K08 | O5/K07 | O5/K07 | D:\DATA.SH\004_AKTUALNI\O5.NEW
K09 | K08 | Comm | Link | Germeditec | PE vložka X-LINKed pro jamku CFP (Link) | X-LINKed-CFP | 110-620/56 | 56/36 | EtO | no | yes | 0 | [5 empty] | 0.026 | 0.019 | 0.023 | 0.004 | 0.576 | 0.008 | 0 | 0 | 43.4 | 0.3 | 140 | NaN | 137 | 0.4675768 | 213 | NaN | NaN | O5/K09 | O5/K08 | O5/K08 | D:\DATA.SH\004_AKTUALNI\O5.NEW
K10 | K09 | Comm | Mathys | Comesa | Jamka SeleXys - PE vložka (Mathys Bettlach) | SeleXys-standard | 55.43.2810 | JJ/28 | Gamma | no | yes | 0 | [5 empty] | 0.129 | 0.054 | 0.012 | 0.007 | 0.626 | 0.009 | 0 | 0 | 50.8 | 0.5 | 139 | NaN | 159 | 0.5426621 | 207 | NaN | NaN | O5/K10 | O5/K09 | O5/K09 | D:\DATA.SH\004_AKTUALNI\O5.NEW
K11 | K10 | Comm | Prospon | Prospon | PE vložka pro jamku Medin sfera (Prospon) | Medin_Sfera | Z12410-5900-00032 | 59/32 | NaN | no | NaN | 0 |  |  |  |  | SK: materiál PEX, dle orig.stitku je NONSTERILE | 0.035 | 0.012 | 0.021 | 0.006 | 0.574 | 0.011 | 0 | 0 | 42.7 | 0.3 | 140 | NaN | 133 | 0.4539249 | 212 | NaN | NaN | O5/K11 | O5/K10 | O5/K10 | D:\DATA.SH\004_AKTUALNI\O5.NEW
K12 | K11 | Comm | Smith&Nephew Medical | Aura Medical | Vložka PE Bicon Plus (Smith&Nephew Medical) XLPE | XLPE-Bicon_Plus | 75101927 | vel.6/28 | EtO | no | yes | 0 | 100 |  | RM |  |  | 0.044 | 0.01 | 0.022 | 0.006 | 0.597 | 0.008 | 0 | 0 | 46.4 | 0.4 | 142 | NaN | 138 | 0.4709898 | 215 | NaN | NaN | O5/K12 | O5/K11 | O5/K11 | D:\DATA.SH\004_AKTUALNI\O5.NEW
K13 | K12 | Comm | Zimmer | Zimmer Czech | Jamka CSF "Zweymüller Alloclassic" - PE vložka (Sulzer) Durasul | Durasul-CSF Alloclasic | 01.00126.461 | 61/28 | EtO | no | yes | 0 |  |  |  |  | SK: Handbook str. 453 (Durasul; warm irradiation) | 0.06 | 0.015 | 0.054 | 0.005 | 0.566 | 0.01 | 0 | 0 | 39.5 | 0.3 | 143 | 123 | 130 | 0.443686 | 213 | NaN | NaN | O5/K13 | O5/K12 | O5/K12 | D:\DATA.SH\004_AKTUALNI\O5.NEW
K14 | K13 | Comm | Zimmer | Zimmer Czech | Vložka Gamma Durasul pro jamu Allofit (Zimmer) | Gamma_Durasul-Allofit | 01.00047.914 | NN/28 | EtO | no | yes | 0 | 95 | IRR@highT | RM |  | SK: Handbook str. 453 (Durasul, ale nevíme Alpha x Gamma Durasul; warm irradiation) | 0.023 | 0.012 | 0.053 | 0.005 | 0.556 | 0.008 | 0 | 0 | 37.9 | 0.5 | 141 | 123 | 130 | 0.443686 | 213 | NaN | NaN | O5/K14 | O5/K13 | O5/K13 | D:\DATA.SH\004_AKTUALNI\O5.NEW
K15 | K14 | Comm | Zimmer | Zimmer Czech | Vložka HXPE Longevity pro jamky řady IT(Continuum,Trilogy,Allofit) (Zimmer) | Longevity-Trilogy | 00-8751-014-36 | 60(MM)/36 | EtO | no | yes | 0 | 100 |  | RM |  | SK: Handbook str. 456 | 0.038 | 0.01 | 0.045 | 0.005 | 0.555 | 0.01 | 0 | 0 | 40.5 | 0.3 | 138 | NaN | 131 | 0.447099 | 215 | NaN | NaN | O5/K15 | O5/K14 | O5/K14 | D:\DATA.SH\004_AKTUALNI\O5.NEW
K16 | K15 | Comm | Zimmer | Zimmer Czech | Vložka Alpha Durasul pro jamku Allofit (Zimmer) | Alpha-Durasul-Allofit | 01.00013.213 | MM/28 | EtO | no | yes | 0 | 95 | IRR@highT | RM |  | SK: Handbook str. 453 (Durasul, ale nevíme Alpha x Gamma Durasul; warm irradiation) | 0.024 | 0.019 | 0.052 | 0.005 | 0.557 | 0.009 | 0 | 0 | 37.8 | 0.4 | 141 | 125 | 130 | 0.443686 | 215 | NaN | NaN | O5/K16 | O5/K15 | O5/K15 | D:\DATA.SH\004_AKTUALNI\O5.NEW
K17 | K16 | Comm | Microport (Wright) | Mediservis | PE vložka pro jamku Procotyl (Wright) Rim-lock A-Class | Rim-lock_A-Class-Procotyl | PHA04614 | G/36 | EtO | no | yes | 0 | 50 |  |  |  | internet | 0.042 | 0.011 | 0.019 | 0.005 | 0.58 | 0.008 | 0 | 0 | 43.9 | 0.5 | 137 | NaN | 139 | 0.4744027 | 215 | NaN | NaN | O5/K17 | O5/K16 | O5/K16 | D:\DATA.SH\004_AKTUALNI\O5.NEW
Poznamky ke vzorkum:
svetle fialova = referencni vzorky, nesitovany s/bez vitaminu E, sterilizovany EtO (tyto by mely ukazat, jak se chova nesitovany UHMWPE)
stredne fialova = referencni vzorky, sitovane a s pridavkem vitaminu E (tyto by mely ukazat, jak se chovaji moderni/nastupujici UHMWPE)
tmave fialova = puvodne referencni vzorek, na zadost P.Fulina zarazen mezi komercni = standardni sitovany PE fy Beznoska pro pouziti v kycelnich kloubnich nahradach
svetle tyrkysova = nektere veliciny pro vzorek M03 nebyly namereny (slozitou shodou okolnosti, protoze vzorek byl omylem vyroben bez vitaminu E a pak dodelavany dodatecne); nyni je proste aproximujeme z hodnot a trendu znamych jiz drive (nektere hodnoty v tabulce odnadnute pomoci vzorcu/aproximaci ze sesterskeho vzorku M04; jine - hlavne rozpustnosti - z experimentu na dalsich seriich)
tmave tyrkysova = HODNE priblizna hodnota OOT, vylozene odhadnuta z TGA krivky (J.Kredatusova ji ani neurcovala, protoze to seriozne neslo) - ja jsem ji odhadnul jako teplotu, po ktere to opravdu zacina silne klesat, vicemene aby nebyl sloupcovy graf prazdny
svetle fialova = IR data pro vzorek M84 prevzaty ze predchoziho/totozneho vzorku jine serie = M41 (duvod: M84 a M84 byly v ramci serie M8 zcasti vynechany => IR tenkrat nepremerovano novym zpusobem)
stredne fialova = na TGA/OOT OPRAVDU NEBYL pik, ale postupny narust hmotnosti a potom pozvolny pokles pri trochu vyssi teplote - zrejme nejake specialni zachazeni se vzorkem
svetle hneda = vlozka od ProsponuMEDINu (K11) byla skutecne v obalu s napisem NONSTERILE, tj. nebyla jeste sterilizovana => v tabulce tedy z hlediska sterilizace nepatri nikam a davame hodnotu NaN
stredne hneda = vlozka od Aesculap/Bbraun Medical (K03; PE Vitelene) ma skutecne v PDF-manualu stazenem z www od S.Krejcikove uvedeno, ze NEPOTREBUJE thermal treatment a diky tomu ma vyvazene mechanicke vlastnosti => do tabulky davame NN (zadna tepelna uprava)

## GraphsForPublication
Grafy pro publikaci
(FINALNI ZDROJOVA DATA jsou na listu [VyslednaTabulka] -> vybrana data pro jednoduchost a pohodlnejsi vytvoreni grafu prenesena sem pomoci vzorcu/odkazu
(graf pripraveny/naformatovany primo zde pro tisk/ulozeni/vlozeni do publikace: (1) vybrat bunky, na kterych jsou grafy pod sebou vlozeny (2) vytisknout v PDF-creatoru s velmi uzkymi okraji do PNG
ID | IR/OI | esd(OI) | IR/VI | esd(VI) | IR/CI | esd(CI) | Hv [MPa] | esd(Hv) | OOT |  | modré = všechny běžné
M01 | 0.04216026 | 0.008372379 | 6.578947e-05 | 0.0003931711 | 0.6068671 | 0.005288016 | 48.345 | 0.5 | 221.5 |  | zelené = s vitaminem E
M02 | 0.004712418 | 0.00642433 | 0.0001960784 | 0.0005263932 | 0.6054706 | 0.004352946 | 46.7 | 0.4 | 282.5 |  | červené = sterilizované gamma zářením
M03 | 0.01391732 | 0.01724371 | 0.01331203 | 0.00192118 | 0.5846165 | 0.005534632 | 44.08637 | 1.434846 | 269 |  | oranžové = zajímavé přechodné případy:
M04 | 0.02183465 | 0.01724371 | 0.02662406 | 0.00192118 | 0.5836165 | 0.005534632 | 43.35 | 0.4 | 258 |  | ...K03: stabilizovaný vitaminem E, ALE současně bez tepelné úpravy
K01 | 0.03929167 | 0.009488967 | 0.02075 | 0.001701284 | 0.5705139 | 0.004992933 | 43.4 | 0.3 | 219.3333 |  | ...K05: sterilizovaný gamma zářením, ALE současně stabilizovaný vitaminem E
K02 | 0.085 | 0.015 | 0.012 | 0.005 | 0.625 | 0.008 | 50.4 | 0.6 | 203 |  | Závěry:
K03 | 0.061 | 0.021 | 0.05 | 0.006 | 0.62 | 0.009 | 47.6 | 0.6 | 237 |  | 1) samotný vitamin E v kombinaci s dalšími vhodnými úpravami oxidační poškození snižuje
K04 | 0.022 | 0.014 | 0.021 | 0.005 | 0.619 | 0.008 | 49.2 | 0.5 | 214 |  | 2) sterilizace gamma zářením naopak odolnost vůči oxidaci snižuje
K05 | 0.036 | 0.014 | 0.042 | 0.005 | 0.637 | 0.01 | 46.7 | 0.8 | 230 |  | 3) v některých přechodných případech jdou efekty proti sobě, takže se vyprůměrují => viz oranžové sloupce a jejich popis
K06 | 0.048 | 0.011 | 0.021 | 0.005 | 0.579 | 0.01 | 44.1 | 0.4 | 213
K07 | 0.031 | 0.009 | 0.017 | 0.004 | 0.557 | 0.008 | 40.2 | 0.6 | 209
K08 | 0.045 | 0.015 | 0.028 | 0.004 | 0.553 | 0.009 | 41.2 | 0.5 | 208 |  | modré = všechny
K09 | 0.026 | 0.019 | 0.023 | 0.004 | 0.576 | 0.008 | 43.4 | 0.3 | 213 |  | fialové = prokazatelně síťované dávkou >90kGy
K10 | 0.129 | 0.054 | 0.012 | 0.007 | 0.626 | 0.009 | 50.8 | 0.5 | 207 |  | Závěry:
K11 | 0.035 | 0.012 | 0.021 | 0.006 | 0.574 | 0.011 | 42.7 | 0.3 | 212 |  | 1) Vyšší radiační dávka znamená zpravidla vyšší VI
K12 | 0.044 | 0.01 | 0.022 | 0.006 | 0.597 | 0.008 | 46.4 | 0.4 | 215 |  | 2) ALE korelace není bez výjimek - vznik dvojných vazeb evidentně závisí též na podmínkách ozařování
K13 | 0.06 | 0.015 | 0.054 | 0.005 | 0.566 | 0.01 | 39.5 | 0.3 | 213
K14 | 0.023 | 0.012 | 0.053 | 0.005 | 0.556 | 0.008 | 37.9 | 0.5 | 213
K15 | 0.038 | 0.01 | 0.045 | 0.005 | 0.555 | 0.01 | 40.5 | 0.3 | 215
K16 | 0.024 | 0.019 | 0.052 | 0.005 | 0.557 | 0.009 | 37.8 | 0.4 | 215
K17 | 0.042 | 0.011 | 0.019 | 0.005 | 0.58 | 0.008 | 43.9 | 0.5 | 215 |  | modré = všechny
světle šedé = prokazatelně bez tepelné úpravy (NN-vzorky)
tmavě šedé = prokazatelně s tepelnou úpravou pomocí AN
Závěry:
1) NN-vzorky = vzorky bez tepelné úpravy mají krystalinitu obecně vyšší
2) AN-vzorky = annealované vzorky
Zde je legenda barev stejna jako u grafu IR/CI
(IR/CI a Hv spolu maji korelovat, jak je dolozeno v dalsich statitickych vyhodnocenich
(a tyto sloupcove grafy jsou zde mj. na jednoduche vizualni dolozeni zminene korelace
Zaver:
1) Hv evidentne (a v souladu s teorii) souvisi s krystalinitou
2) Shoda neni dokonala (roli hraji i dalsi parametry, zejmena lc), ale je dost dobra
3) Shoda vynikne zejmena pri celkovem pohledu na graf, obecny tvar je stejny
4) Vyznamnou shodu lze dolozit i pomoci statistiky, viz dale
5) Potvrzeni shody je dulezity bod, ktery potvrzuje presnost a spravnost nasich mereni
Zde je legenda barev stejna jako u grafu IR/OI
(ono to spolu totiž souvisí, obojí cosi říká o oxidačním poškození, resp. odolnosti vůči němu
modré = všechny běžné
zelené = s vitaminem E
červené = sterilizované gamma zářením
oranžové = zajímavé přechodné případy:
...K03: stabilizovaný vitaminem E, ALE současně bez tepelné úpravy
...K05: sterilizovaný gamma zářením, ALE současně stabilizovaný vitaminem E
Závěry:
1) Stabilizace s vitaminem E hodně pomáhá.
[10 empty] | Obrázek 1. Sloupcové grafy ukazující nejdůležitější veličiny popisující strukturu a vlastnosti UHMWPE: | 2) Vitamin E v kombinaci s "riskantnějšími úpravami nemá takový vliv
[10 empty] | (a) oxidační indexy, (b) trans-vinylenové indexy, (c) indexy krystalinity, (d) mikrotvrdost a | 3) Sterilizace gamma zářením hodně škodí u okamžité oxidace a snižuje i dlouhodobou oxidaci, i když u TGA experimentů se to projeví jen v menší míře (což je logické).
(e) oxidační indukční teplota. Barevně jsou v grafech označeny různé typické vzorky;
význam barevného značení je vysvětlen přímo v textu.
(a)
(b)
(c)
(d)
(e)

## TableForPublication
Tabulka1 pro publikaci
(FINALNI ZDROJOVA DATA jsou na listu [VyslednaTabulka] -> vybrana data pro jednoduchost prenesena sem pomoci vzorcu/odkazu
(jedna se o navrh, jak by mohla vysledna tabulka do publikace vypadat, finalni podobu a doplneni dalsich udaju nechavam na P.Fulinovi - popisy je mozno upravit primo zde
(poznamka: u dalsich tabulek pak neni treba udavat popis a vyrobce, staci jen oznaceni/kod vzorku
Vzorek
Označení | Dodavatel | Popis
M01 | ÚMCH | Beznoska, PE (univerzalni nesitovany)
M02 | ÚMCH | Beznoska, PE+E (univerzalni nesitovany s VitE)
M03 | ÚMCH | Beznoska, PE/50kGy+RM+E (sitovany s VitE, planovany pro kolena)
M04 | ÚMCH | Beznoska, PE/100kGy+RM+E (vice sitovany s VitE, planovany pro kycle)
K01 | Beznoska | Beznoska, PE/75kGy+RM (sitovany pro kycle)
K02 | Bbraun Medical | PE jamka typ Müller (Aesculap)
K03 | Bbraun Medical | vložka PE Vitelene -do jamky Plasmafit (Aesculap)
K04 | Zimmer Czech | PE vložka Ringloc-X Arcom pro jamku Exceed ABT (Biomet Merck)
K05 | Zimmer Czech | PE vložka Ringloc-X E1 standard liner -poly pro jamku Exceed ABT (Biomet Merck)
K06 | Biosolution | Vložka PE Implacross (implantcast gmbh)
K07 | Johnson&Johnson | PE vložka Marathon pro jamku Pinnacle (Johnson&Johnson ltd.)
K08 | Lima CZ | PE vložka jamky Delta (X-Lima) (Lima)
K09 | Germeditec | PE vložka X-LINKed pro jamku CFP (Link)
K10 | Comesa | Jamka SeleXys - PE vložka (Mathys Bettlach)
K11 | Prospon | PE vložka pro jamku Medin sfera (Prospon)
K12 | Aura Medical | Vložka PE Bicon Plus (Smith&Nephew Medical) XLPE
K13 | Zimmer Czech | Jamka CSF "Zweymüller Alloclassic" - PE vložka (Sulzer) Durasul
K14 | Zimmer Czech | Vložka Gamma Durasul pro jamu Allofit (Zimmer)
K15 | Zimmer Czech | Vložka HXPE Longevity pro jamky řady IT(Continuum,Trilogy,Allofit) (Zimmer)
K16 | Zimmer Czech | Vložka Alpha Durasul pro jamku Allofit (Zimmer)
K17 | Mediservis | PE vložka pro jamku Procotyl (Wright) Rim-lock A-Class

## PlanOfExperiments
UHMWPE, Serie.O5, porovnani novych/nepouzitych PE-vlozek, 5 materialu z fy. Beznoska vs. 15 novych UHMWPE z komercnich vlozek pouzivanych v CR
(POZOR: tato serie je formalne ortopedicka, fakticky materialova => na starosti ji ma primo MS, charakterizaci vzorku HV
(plan experimentu, 2017-02-13_MS
Vzorky |  |  | Metody |  |  |  |  | Zdrojova data
Znacka | Popis | Serie/vzorek | IR | MH | DSC | TGA | Solubility | Vzorek | Adresar
B01 | PE | MA0 = M80 | ANO | ANO * | ANO | ANO | ANO | M80 | M:\MIREK.GRA\12PE\SERIE.X\MB\X1_SOUHRN\summary_m8-mb.xlsx
B02 | PE+E | MA0E = M80E | ANO | ANO * | ANO | ANO | ANO | M80E | M:\MIREK.GRA\12PE\SERIE.X\MB\X1_SOUHRN\summary_m8-mb.xlsx
B03 | PE/75kGy/RM | M84 | ANO * | ANO * | ANO | ANO | ANO | M84 | M:\MIREK.GRA\08PE\SERIE.X\M8
B04 | PE/50kGy/RM+E | MC2E | ANO | ANO * | ANO | zatim ne, viz ------> |  | MC2E | M:\MIREK.GRA\12PE\SERIE.X\MC.2 |  | (orig.vzorek omylem bez vitE
B05 | PE/100kGy/RM+E | MA2E = M82E | ANO | ANO * | ANO | ANO | ANO | M82E | M:\MIREK.GRA\12PE\SERIE.X\MB\X1_SOUHRN\summary_m8-mb.xlsx
K01 | Doplnit - firma01 | O5/K01 | zmerit | zmerit | zmerit | zmerit | mozna
K02 | Doplnit - firma02 | O5/K02 | zmerit | zmerit | zmerit | zmerit | mozna |  |  | Poznamky k naplanovanym merenim:
K03 | Doplnit - firma03 | O5/K03 | zmerit | zmerit | zmerit | zmerit | mozna |  |  | 0) Z kazdeho vzorku jen polovinu, 2hou schovat na AGING.
K04 | Doplnit - firma04 | O5/K04 | zmerit | zmerit | zmerit | zmerit | mozna |  |  | 1) IR: standardnim zpusobem - H.Vlkova -> M.Brunclikova
K05 | Doplnit - firma05 | O5/K05 | zmerit | zmerit | zmerit | zmerit | mozna |  |  | 2) MH: klasika (50gf/6s), postupne - H.Vlkova
K06 | Doplnit - firma06 | O5/K06 | zmerit | zmerit | zmerit | zmerit | mozna |  |  | 3) DSC+TGA:
K07 | Doplnit - firma07 | O5/K07 | zmerit | zmerit | zmerit | zmerit | mozna |  |  | -> DSC: heating (Tm,CR) + cooling(zpetna CR souvisi s XL)
K08 | Doplnit - firma08 | O5/K08 | zmerit | zmerit | zmerit | zmerit | mozna |  |  | -> TGA: urcit pritomnost vit.E, analogicky jako u vzorku O5/B*
K09 | Doplnit - firma09 | O5/K09 | zmerit | zmerit | zmerit | zmerit | mozna |  | domerit | 4) Solubility, pripande MHI...
K10 | Doplnit - firma10 | O5/K10 | zmerit | zmerit | zmerit | zmerit | mozna |  |  | -> zatim ne, vyhledove u vybranych vzorku...
K11 | Doplnit - firma11 | O5/K11 | zmerit | zmerit | zmerit | zmerit | mozna
K12 | Doplnit - firma12 | O5/K12 | zmerit | zmerit | zmerit | zmerit | mozna
K13 | Doplnit - firma13 | O5/K13 | zmerit | zmerit | zmerit | zmerit | mozna
K14 | Doplnit - firma14 | O5/K14 | zmerit | zmerit | zmerit | zmerit | mozna
K15 | Doplnit - firma15 | O5/K15 | zmerit | zmerit | zmerit | zmerit | mozna
K16 | Doplnit - firma16 | O5/K16 | zmerit | zmerit | zmerit | zmerit | mozna
Poznamky ke vzorkum:
* red | pro M84 sice mame jen starsi mereni IR (metoda P = pruchod 2mm destickou), z tohoto mereni lze indexy jen odhadnout => premerit novym zpusobem
* violet | existuji mensi rozdily pro MH mezi seriemi M8, MA, MC => premereno VSE ZNOVU A NAJEDNOU MH(50gf/6s) -> viz Z:\Z_UHMWPE.2\SERIE.O\O5.NEW\MH\VZORKY.B
* fialova | oprava z 2017-06-06 => tyto dva vzorky (1ni mereny postaru, 2hy omylem dodany bez vit.E) dodatecne premerit stejne jako vsechny ostatni